## CUBOS
|  |  | ENSAYO DE COMPRESIÓN EN CUBOS NTC 220 (2017-08-16) | [16 empty] | Código: F-AI-1-09
Versión: 01
Fecha: 2022-09-06
GEOLAB LABORATORIO DE INGENIERIA CIVIL SAS via antigua floridablanca #195-12 floridablanca Santander | [22 empty] | GEOLAB LABORATORIO DE INGENIERIA CIVIL SAS via antigua floridablanca #195-12 floridablanca Santander
LABORATORIO DE INGENENIERIA CIVIL- Carrera 23 N° 63c -58 Tel 8003785
C.C. | 57 URBANIZADORA MARVAL S.A.S AV EL DORADO 69 A 51 TO B P4 | [21 empty] | LABORATORIO DE INGENENIERIA CIVIL- Carrera 23 N° 63c -58 Tel 8003785
° C.O. | 57-12 SKY TOWER | [10 empty] | Fecha: |  | 2026-03-17 |  |  | N° Informe: |  |  | 1078-2026 |  |  | LABORATORIO DE INGENENIERIA CIVIL- Carrera 23 N° 63c -58 Tel 8003785
° Cilindro | ° Localización | ° Fecha de Toma |  |  | Fecha de Ensayo |  |  | ° Edad | ° R. Nominal | Ancho | largo | Area | Altura | Peso | Densidad | Carga Max (kN) | Esfuerzo |  | Resistencia | Forma de la | Defectos del Especimen
No. |  | Año | Mes | Día | Año | Mes | Día | Días | (MPa) | cm | cm | cm² | cm | g | g/cm3 |  | kg/cm2 | MPa | (%) | muestra
65 | MP C7 | 2026-03-10 |  |  | 2026-03-17 |  |  | 7 | 28 | 5 | 5.01 | 25.05 | 5.015 | 246 | 1.958197 | 68.58 | 279.1384 | 27.3751 | 97.76822 | CUBOS | N/A
65 |  | 2026-03-10 |  |  | 2026-03-17 |  |  | 7 | 28 | 5 | 5.02 | 25.1 | 5.025 | 261 | 2.069335 | 68.4 | 277.8512 | 27.24886 | 97.31737 | CUBOS | N/A
56 | MP B28-B29 | 2026-02-25 |  |  | 2026-03-04 |  |  | 7 | 28 | #DIV/0! | #DIV/0! | #DIV/0! | #DIV/0! | 0 | #DIV/0! | 0 | #DIV/0! | #DIV/0! | #DIV/0! | CUBOS | N/A
56 |  | 2026-02-25 |  |  | 2026-03-04 |  |  | 7 | 28 | #DIV/0! | #DIV/0! | #DIV/0! | #DIV/0! | 0 | #DIV/0! | 0 | #DIV/0! | #DIV/0! | #DIV/0! | CUBOS | N/A
11 C | MICROPILOTES D10 | 2024-11-18 |  |  | 2024-12-02 |  |  | 14 | 28 | #DIV/0! | #DIV/0! | #DIV/0! | #DIV/0! | 0 | #DIV/0! | 0 | #DIV/0! | #DIV/0! | #DIV/0! | CUBOS | N/A
11 C |  | 2024-11-18 |  |  | 2025-01-13 |  |  | 56 | 28 | #DIV/0! | #DIV/0! | #DIV/0! | #DIV/0! | 0 | #DIV/0! | 0 | #DIV/0! | #DIV/0! | #DIV/0! | CUBOS | N/A
984 | ANCLAJE 169, TERRAZA 1, FILA 2 M.I PREDIO 48 | 2023-12-27 |  |  | 2024-01-20 |  |  | 24 | 21 | #DIV/0! | #DIV/0! | #DIV/0! | #DIV/0! | 0 | #DIV/0! | 0 | #DIV/0! | #DIV/0! | #DIV/0! | CUBOS | N/A
985 |  | 2023-12-27 |  |  | 2024-01-20 |  |  | 24 | 21 | #DIV/0! | #DIV/0! | #DIV/0! | #DIV/0! | 0 | #DIV/0! | 0 | #DIV/0! | #DIV/0! | #DIV/0! | CUBOS | N/A
986 |  | 2023-12-27 |  |  | 2024-01-20 |  |  | 24 | 21 | #DIV/0! | #DIV/0! | #DIV/0! | #DIV/0! | 0 | #DIV/0! | 0 | #DIV/0! | #DIV/0! | #DIV/0! | CUBOS | N/A
987 | ANCLAJE 98, TERRAZA 1, FILA 1 M.D PREDIO 48 | 2024-01-03 |  |  | 2024-01-20 |  |  | 17 | 21 | #DIV/0! | #DIV/0! | #DIV/0! | #DIV/0! | 0 | #DIV/0! | 0 | #DIV/0! | #DIV/0! | #DIV/0! | CUBOS | N/A
988 |  | 2024-01-03 |  |  | 2024-01-20 |  |  | 17 | 21 | #DIV/0! | #DIV/0! | #DIV/0! | #DIV/0! | 0 | #DIV/0! | 0 | #DIV/0! | #DIV/0! | #DIV/0! | CUBOS | N/A
989 |  | 2024-01-03 |  |  | 2024-01-20 |  |  | 17 | 21 | #DIV/0! | #DIV/0! | #DIV/0! | #DIV/0! | 0 | #DIV/0! | 0 | #DIV/0! | #DIV/0! | #DIV/0! | CUBOS | N/A
990 | ANCLAJE 131, TERRAZA 1, FILA 1 M.I PREDIO 48 | 2024-01-11 |  |  | 2024-01-20 |  |  | 9 | 21 | #DIV/0! | #DIV/0! | #DIV/0! | #DIV/0! | 0 | #DIV/0! | 0 | #DIV/0! | #DIV/0! | #DIV/0! | CUBOS | N/A
991 |  | 2024-01-11 |  |  | 2024-01-20 |  |  | 9 | 21 | #DIV/0! | #DIV/0! | #DIV/0! | #DIV/0! | 0 | #DIV/0! | 0 | #DIV/0! | #DIV/0! | #DIV/0! | CUBOS | N/A
992 |  | 2024-01-11 |  |  | 2024-01-20 |  |  | 9 | 21 | #DIV/0! | #DIV/0! | #DIV/0! | #DIV/0! | 0 | #DIV/0! | 0 | #DIV/0! | #DIV/0! | #DIV/0! | CUBOS | N/A
|  | MUESTRA No. 23 | [17 empty] | PAGINA 1 DE 1
OBSERVACIONES:
| CONDICIONES DEL ENSAYO: |  | TEMPERATURA 25,0°C
INCERTIDUMBRE EXPANDIDA U : 0,0146
° DATOS SUMINISTRADOS POR EL CLIENTE
LABORATORIO | [10 empty] | RECIBIDO
Autorizo:
| ING. JAVIER BUITRAGO | [10 empty] | FIRMA :
FIRMA : | GERENTE TECNICO
LOS RESULTADOS PRESENTADOS EN ESTE INFORME CORRESPONDEN ÚNICAMENTE A LAS MUESTRAS ENSAYADAS. NO SE REALIZA MUESTREO
PROHIBIDA LA REPRODUCCIÓN TOTAL O PARCIAL DEL PRESENTE INFORME SIN AUTORIZACIÓN DE LABORATORIOS GEOLAB CSP SAS
EL LABORATORIO NO SE HACE RESPONSABLE POR LA INFORMACION SUMINISTRADA O CONFIRMADA POR EL CLIENTE QUE PUEDA AFECTAR LA VALIDEZ DE LOS RESULTADOS
FIN DEL INFORME
[22 empty] | PESO | KN | PRO 1 | PRO 2
[12 empty] | 50 | 50 | 50 |  | 50 | 50.1 | 50.2 |  |  |  | 246 | 68.58
[12 empty] | 50 | 50 | 50 |  | 50.1 | 50.2 | 50.3 |  |  |  | 261 | 68.4
Formulas:
Fecha de Ensayo = +[Año]+[Días]
Año = +[Año, row above]

## CUBOS (2)
|  |  | ENSAYO DE COMPRESIÓN EN CUBOS NTC 220 (2017-08-16) | [16 empty] | Código: F-AI-1-09
Versión: 01
Fecha: 2022-09-06
LABORATORIO DE INGENIERIA CIVIL Calle 50a No. 16 - 77 Tel. 6429289 Bucaramanga Santander | [22 empty] | LABORATORIO DE INGENIERIA CIVIL Calle 50a No. 16 - 77 Tel. 6429289 Bucaramanga Santander
LABORATORIO DE INGENENIERIA CIVIL- Carrera 23 N° 63c -58 Tel 8003785
C.C. | 51 CONSORCIO ZMS AV EL DORADO 69 76 TO 3 OF 501 | [21 empty] | LABORATORIO DE INGENENIERIA CIVIL- Carrera 23 N° 63c -58 Tel 8003785
° C.O. | 51-1 PROYECTO VARIANTE SAN GIL | [10 empty] | Fecha: |  | 2024-01-20 |  |  | N° Informe: |  |  | 0167-2024 |  |  | LABORATORIO DE INGENENIERIA CIVIL- Carrera 23 N° 63c -58 Tel 8003785
° Cilindro | ° Localización | ° Fecha de Toma |  |  | Fecha de Ensayo |  |  | ° Edad | ° R. Nominal | Ancho | largo | Area | Altura | Peso | Densidad | Carga Max (kN) | Esfuerzo |  | Resistencia | Forma de la | Defectos del Especimen
No. |  | Año | Mes | Día | Año | Mes | Día | Días | (MPa) | cm | cm | cm² | cm | g | g/cm3 |  | kg/cm2 | MPa | (%) | muestra
993 | ANCLAJE 163, TERRAZA 1, FILA 1, M.I PREDIO 48 | 2024-01-13 |  |  | 2024-01-20 |  |  | 7 | 21 | 4.99 | 4.99 | 24.9001 | 4.63 | 235 | 2.038383 | 65.88 | 269.763 | 26.45565 | 128.4586 | CUBOS | N/A
994 |  | 2024-01-13 |  |  | 2024-01-20 |  |  | 7 | 21 | 5.01 | 5.01 | 25.1001 | 4.83 | 235 | 1.938408 | 65.78 | 267.2073 | 26.20502 | 127.2415 | CUBOS | N/A
995 |  | 2024-01-13 |  |  | 2024-01-20 |  |  | 7 | 21 | 5.023333 | 5.023333 | 25.23388 | 4.81 | 235 | 1.936149 | 65.84 | 266.0331 | 26.08986 | 126.6824 | CUBOS | N/A
981 | ANCLAJE 163, TERRAZA 1, FILA 1, M.I PREDIO 48 | 2023-12-26 |  |  | 2024-01-20 |  |  | 25 | 21 | #DIV/0! | #DIV/0! | #DIV/0! | #DIV/0! | 245 | #DIV/0! | 69.7 | #DIV/0! | #DIV/0! |  | CUBOS | N/A
982 |  | 2023-12-26 |  |  | 2024-01-20 |  |  | 25 | 21 | #DIV/0! | #DIV/0! | #DIV/0! | #DIV/0! | 242 | #DIV/0! | 71.3 | #DIV/0! | #DIV/0! |  | CUBOS | N/A
983 |  | 2023-12-26 |  |  | 2024-01-20 |  |  | 25 | 21 | #DIV/0! | #DIV/0! | #DIV/0! | #DIV/0! | 245 | #DIV/0! | 78.6 | #DIV/0! | #DIV/0! |  | CUBOS | N/A
984 | ANCLAJE 169, TERRAZA 1, FILA 2 M.I PREDIO 48 | 2023-12-27 |  |  | 2024-01-20 |  |  | 24 | 21 | #DIV/0! | #DIV/0! | #DIV/0! | #DIV/0! | 226 | #DIV/0! | 85.8 | #DIV/0! | #DIV/0! |  | CUBOS | N/A
985 |  | 2023-12-27 |  |  | 2024-01-20 |  |  | 24 | 21 | #DIV/0! | #DIV/0! | #DIV/0! | #DIV/0! | 225 | #DIV/0! | 87.2 | #DIV/0! | #DIV/0! |  | CUBOS | N/A
986 |  | 2023-12-27 |  |  | 2024-01-20 |  |  | 24 | 21 | #DIV/0! | #DIV/0! | #DIV/0! | #DIV/0! | 225 | #DIV/0! | 91.6 | #DIV/0! | #DIV/0! |  | CUBOS | N/A
987 | ANCLAJE 98, TERRAZA 1, FILA 1 M.D PREDIO 48 | 2024-01-03 |  |  | 2024-01-20 |  |  | 17 | 21 | #DIV/0! | #DIV/0! | #DIV/0! | #DIV/0! | 244 | #DIV/0! | 88.6 | #DIV/0! | #DIV/0! |  | CUBOS | N/A
988 |  | 2024-01-03 |  |  | 2024-01-20 |  |  | 17 | 21 | #DIV/0! | #DIV/0! | #DIV/0! | #DIV/0! | 242 | #DIV/0! | 82.3 | #DIV/0! | #DIV/0! |  | CUBOS | N/A
989 |  | 2024-01-03 |  |  | 2024-01-20 |  |  | 17 | 21 | #DIV/0! | #DIV/0! | #DIV/0! | #DIV/0! | 242 | #DIV/0! | 86.6 | #DIV/0! | #DIV/0! |  | CUBOS | N/A
990 | ANCLAJE 131, TERRAZA 1, FILA 1 M.I PREDIO 48 | 2024-01-11 |  |  | 2024-01-20 |  |  | 9 | 21 | #DIV/0! | #DIV/0! | #DIV/0! | #DIV/0! | 227 | #DIV/0! | 82.3 | #DIV/0! | #DIV/0! |  | CUBOS | N/A
991 |  | 2024-01-11 |  |  | 2024-01-20 |  |  | 9 | 21 | #DIV/0! | #DIV/0! | #DIV/0! | #DIV/0! | 231 | #DIV/0! | 82.3 | #DIV/0! | #DIV/0! |  | CUBOS | N/A
992 |  | 2024-01-11 |  |  | 2024-01-20 |  |  | 9 | 2 | #DIV/0! | #DIV/0! | #DIV/0! | #DIV/0! | 230 | #DIV/0! | 81.6 | #DIV/0! | #DIV/0! |  | CUBOS | N/A
|  | MUESTRA No. 23 | [17 empty] | PAGINA 1 DE 1
OBSERVACIONES:
| CONDICIONES DEL ENSAYO: |  | TEMPERATURA 26,5 °C
INCERTIDUMBRE EXPANDIDA U : 0,0146
° DATOS SUMINISTRADOS POR EL CLIENTE
LABORATORIO | [10 empty] | RECIBIDO
Autorizo:
| ING. JAVIER BUITRAGO | [10 empty] | FIRMA :
FIRMA : | GERENTE TECNICO
LOS RESULTADOS PRESENTADOS EN ESTE INFORME CORRESPONDEN ÚNICAMENTE A LAS MUESTRAS ENSAYADAS
PROHIBIDA LA REPRODUCCIÓN TOTAL O PARCIAL DEL PRESENTE INFORME SIN AUTORIZACIÓN DE LABORATORIOS GEOLAB CSP SAS
EL LABORATORIO NO SE HACE RESPONSABLE POR LA INFORMACION SUMINISTRADA O CONFIRMADA POR EL CLIENTE QUE PUEDA AFECTAR LA VALIDEZ DE LOS RESULTADOS
FIN DEL INFORME
[22 empty] | PESO | KN | PRO 1 | PRO 2
[12 empty] | 49.9 | 49.9 | 49.9 |  | 46.3 | 46.3 | 46.3 |  |  |  | 235 | 65.88
[12 empty] | 50.1 | 50.1 | 50.1 |  | 48.3 | 48.3 | 48.3 |  |  |  | 235 | 65.78
[12 empty] | 50.3 | 50.2 | 50.2 |  | 48.1 | 48.1 | 48.1 |  |  |  | 235 | 65.84
[22 empty] | 245 | 69.7
[22 empty] | 242 | 71.3
[22 empty] | 245 | 78.6
[22 empty] | 226 | 85.8
[22 empty] | 225 | 87.2
[22 empty] | 225 | 91.6
[22 empty] | 244 | 88.6
[22 empty] | 242 | 82.3
[22 empty] | 242 | 86.6
[22 empty] | 227 | 82.3
[22 empty] | 231 | 82.3
[22 empty] | 230 | 81.6
Formulas:
Fecha de Ensayo = +[Año]+[Días]
Año = +[Año, row above]